## SPECIFIKACE
ATELIER SIMONA - projekce a inženýrská činnost, s.r.o. Výstavní 8, 709 00 Ostrava - Mar. Hory tel.: 597 479 488, fax: 597 479 499 E-mail: info@atelier-simona.cz www.atelier-simona.cz
SPECIFIKACE PRVKŮ
- | Nášlapné vrstvy
- | Skladby konstrukcí
- | Betonové desky
- | Zámečnícké prvky
- | Dilatační lišty
Název akce: | Oprava vstupního prostoru Chittussiho 10
Místo: | Ostravská univerzita Chittussiho 10, 710 00 Slezská Ostrava
Investor: | Ostravská univerzita Dvořákova 7, 701 03 Ostrava 1
Projekt: | Projektová dokumentace pro provádění stavby
Číslo zakázky: | 1.24.107
Vypracoval: | Ing. Terezie Šénová
Datum: | 05/2024

## Nášlapné vrstvy
NÁŠLAPNÉ VRSTVY
Druh | Označení | Popis | tl. vrstev
Dlažba | P1 | RAKO Taurus Granit TRM34076 dlaždice slinutá, neglazovaná, antracitově šedá 30 x 30 cm
|  | Typ produktu: dlaždice slitutá neglazovaná Jmenovity rozměr: 30x30 cm Deklarovaný rozměr (dxšxv) : 298x298x8 mm Povrch: reliéfní matný SRM Reakce na oheň: A1-A1fl Odolnost vůči mrazu: ano dle ISO 10545-12 Odolnost vůči změnám teploty: ano dle ISO 10545-9 Protiskluznost (bota/bosá noha) : R12/B dle EN16165 Kolísaní odstínů: V2 - malé odchylky Koeficient tření za sucha: >=0,7 dle EN16165 Koeficient tření za mokra: >=0,6 dle EN16165 Výměra nášlapné plochy podesta: 10m2 Výměra nášlapné plochy rampa: 50m2 | 8,0mm
Barva:
ŠEDÁ 76 Nordic (antracitově šedá)
| Sokl podlahy: | Sokly budou provedeny ze stejného typu dlažby jako nášlapná vrstva podesty a rampy Výška soklů: cca 9 cm (přesný rozměr bude upřesněn při realizaci dle stávající výšky soklu) Výměra soklů na podestě: 1m2 (délka: 2,1m) Výměra soklů na rampě: 4,2m2 (délka: 45m)
| Podstupnice vstupního schodiště: | Podstupnice budou obloženy keramickou dlažbou výška stupně: 150 mm (oveřit při realizaci) výměra potřebné dlažby: 28m2
Čistící rohož | P2 | Čistící rohož TOPWELL 27 SUPER
|  | Výška rohože: 27 mm Výplň hliníkových profilů: kartáčové pásky Hmotnost: 18/kg/m2 Zatížení: max 8,5t/100 cm2 Reakce na oheň: Cn-s1 Uložení: do hlinikového nebo nerezového "L" rámečku 30x30x3 mm Výměra: 17m2 | 27,0mm
Barevné provedení:
Černá
| Pozn.: | - Místní rovinnost venkovní nášlapné vrstvy (dlažby) maximálně ± 3mm/2m. - Veškeré nášlapné vrstvy budou provedeny vč. příslušných soklů (zaznačeno ve výkrese podlah). Výška dle stávajících, upřesněno na stavbě při realizaci. -Nášlapné vrstvy a spárovací hmoty budou odsouhlaseny na stavbě AD při realizaci. -Obvodové a mezilehlé spáry budou provedeny o šiřce 5mm. Poměr šířky/hloubky spár bude 1:1, dle TP 2023/20 (viz.výkres D1.1.5) - V místě objektové dilatace budou použity objektové dilatační profily -dlažba na rampě a hlavní podestě bude dilatována cca po 2,1m polyuretanovým tmelem (barva dle spárovací hmoty)

## Skladby konstrukcí
SKLADBY KONSTRUKCÍ
Druh | Označení | Popis | tl. vrstev
Podlaha | S1 | SKLADBA PODESTY NAD ŠATNAMI
|  | ČISTÍCÍ ROHOŽ např.: Toptowel 27mm | 27
|  | HYDROIZOLAČNÍ STĚRKA např.: PCI Seccoral 1K | 2
|  | CEMENTOVÝ POTĚR např.: BASF-PCI EBF Special 30 MPa | 10
|  | CEMENTOVÝ POTĚR např.: BASF-PCI EBF Special 30 MPa | 60
|  | HYDROIZOLAČNÍ STĚRKA napřl.: PCI Seccoral 1K | 2
|  | ŽELEZOBETONOVÁ DESKA | 250
|  | TEPELNÁ IZOLACE Z MINERÁLNÍ VLNY | 120
|  | PAROZÁBRANA | -
|  | SDK PODHLED KNAUF D112 | 15
|  | CELKEM | 476
| Poznámka: | Stávající skladba podlahy bude odstraněna až na železobetonovou desku.
Podlaha | S2 | SKLADBA PODESTY VSTUPNÍHO SCHODIŠTĚ
|  | KERAMICKÁ DLAŽBA ANTRACITOVĚ ŠEDÁ např.: Rako Taurus granit, 30x30mm, slinutá, neglazovaná TRM34076 | 8
|  | lepidlo např.: PCI Pericol flexplus | -
|  | HYDROIZOLAČNÍ STĚRKA např.: PCI Seccoral 1K | 2
|  | CEMENTOVÝ POTĚR např.: Weberbat potěr jemný 25MPa | 10
|  | ŽELEZOBETONOVÁ DESKA | 300
|  | CELKEM | 320
| Poznámka: | Stávající skladba podlahy bude odstraněna až na železobetonovou desku včetně obkladu stupnice posledního stupně schodiště na podestě.
Podlaha | S3 | SKLADBA RAMPY PRO IMOBLNÍ
|  | KERAMICKÁ DLAŽBA ŠEDÁ např.: Rako Taurus Granit 30x30mm, slinutá neglazovaná, TRM34076 | 8
|  | lepidlo např.: PCI Pericol flexplus | -
|  | CEMENTOVÝ POTĚR např.: Weberbat potěr jemný 25MPa | 10
|  | HYDROIZOLAČNÍ STĚRKA PCI SECCORAL | 2
|  | BETONOVÝ POTĚR SE SÍTÍ | 50
|  | TEPELNÁ IZOLACE EPS | 100
|  | lepidlo na polystyren PCI - Rakatherm | -
|  | ŽELEZOBETONOVÁ DESKA | 150
|  | CELKEM | 318
| Poznámka: | Nášlapná vrstva bude provedena včetně soklů po obou stranách rampy, výška dle původní výšky soklů (cca 10mm) bude upřesněno při realizaci
Stěna | S4 | SKLADBA ATIKY RAMPY
|  | SOKLOVÁ MOZAIKOVÁ OMÍTKA např.: Baumit mosaik TOP M325 | 4
|  | základní nátěr pod omítku | -
|  | SKLOVLÁKNITA SIŤOVINA + FASÁDNÍ LEPICÍ A STĚRKOVÝ TMEL | -
|  | TEPELNÁ IZOLACE XPS | 80
|  | lepidlo na polystyren např.: PCI Multicret duo + kotevní hmoždinky polystyrénovými zátkami | -
|  | ŽELEZOBETONOVÁ KONSTRUKCE | 400
|  | HYDROIZOLAČNÍ STĚRKA - PCI SECCORAL | 2
|  | základní nátěr pod omítku | -
|  | SOKLOVÁ MOZAIKOVÁ OMÍTKA např.: Baumit mosaik TOP M325 | 4
|  | CELKEM | 490
| Poznámka: | Stávajícící tepelná izolace bude odstraněna včetně lepidla. Tloušťka nové vrstvy TI bude upřesněna na stavbě při realizaci dle stávající a bude napojena na stávající TI spodní stavby. Stávající hydroizolace soklu bude upravena tak, aby její výška byla 300mm nad přiléhající terén.
| Pozn.: | - Veškeré tloušťky betonových potěrů budou přizpůsobeny tak, aby finální nášlapné vrstvy všech skladeb byly v jedné úrovni. Místní rovinnost podkladních vrstev bude ± 3mm/2m. -Nášlapné vrstvy budou provedeny vč. příslušných soklů (viz výkresová část). - Odstín spárovací hmoty bude vybrán při realizaci a odsouhlasen AD. - V místě objektové dilatace budou použity objektové dilatační profily (podlaha - rampa, podlaha - hlavní podesta x objekt). - Místní rovinnost podkladních vrstev bude maximálně ± 3mm/2m - Maximální odychylka rovinnosti podkladní vrstvy pro mozaikovou omítku je požádována (velikost zrna podkladní vrstvy +0,5mm)/1bm

## Betonové desky
BETONOVÉ DESKY
Ozn. |  | Půdorysné schéma/ řez | Rozměr: | Popis | Množství |  | Umístění (místnost)
| Schéma |  |  |  |  | Počet
|  |  | š x d mm |  | ks
BD/01 |  |  | 1600x540 | Rovná zákrytová deska s okapovou drážkou Tloušťka desky: 50mm Hloubka prapetu: 540mm (přesné rozměry a přesah betonové desky bude určeno na stavbě) -okapová drážka bude orientována směrem od rampy -na straně rampy bude hrana betonové desky zarovnána s fasádou -jednotlivé díly budou kladeny s nulovou spárou - díly budou mít zkosenou hranu pouze na delších stranach desek ( rovnobežně s okapovou drážkou) | 8 |  | ATIKA RAMPY
BD/02 |  |  | 1080x540mm | Rovná zákrytová deska s okapovou drážkou Tloušťka desky: 50mm Hloubka prapetu: 540mm (přesné rozměry a přesah betonové desky bude určeno na stavbě) -okapová drážka bude orientována směrem od rampy -na straně rampy bude hrana betonové desky zarovnána s fasádou -jednotlivé díly budou kladeny s nulovou spárou - díly budou mít zkosenou hranu pouze na delších stranach desek ( rovnobežně s okapovou drážkou) | 4 |  | ATIKA RAMPY
BD/03 |  |  | 400x150mm | Rovná zákrytová deska s okapovou drážkou Tloušťka desky: 50mm Hloubka prapetu: 140mm (přesné rozměry a přesah betonové desky bude určeno na stavbě) -okapová drážka bude orientována směrem od rampy -jednotlivé díly budou kladeny s nulovou spárou - díly budou mít zkosenou hranu pouze na jedné straně | 6 |  | ATIKA RAMPY
BD/04 |  |  | 440x140mm | Rovná zákrytová deska s okapovou drážkou Tloušťka desky: 50mm Hloubka prapetu: 140mm (přesné rozměry a přesah betonové desky bude určeno na stavbě) -okapová drážka bude orientována směrem od rampy -jednotlivé díly budou kladeny s nulovou spárou - díly budou mít zkosenou hranu pouze na jedné straně | 2 |  | ATIKA RAMPY
BD/05 |  |  | 1100x540mm | Rovná zákrytová deska s okapovou drážkou Tloušťka desky: 50mm Hloubka prapetu: 540mm (přesné rozměry a přesah betonové desky bude určeno na stavbě) -okapová drážka bude orientována směrem od rampy -na straně rampy bude hrana betonové desky zarovnána s fasádou -jednotlivé díly budou kladeny s nulovou spárou - díly budou mít zkosenou hranu pouze na delších stranach desek ( rovnobežně s okapovou drážkou) | 1 |  | ATIKA RAMPY
BD/06 |  |  | 1500x540mm | Rovná zákrytová deska s okapovou drážkou Tloušťka desky: 50mm Hloubka prapetu: 540mm (přesné rozměry a přesah betonové desky bude určeno na stavbě) -okapová drážka bude orientována směrem od rampy -na straně rampy bude hrana betonové desky zarovnána s fasádou -jednotlivé díly budou kladeny s nulovou spárou - díly budou mít zkosenou hranu pouze na delších stranach desek ( rovnobežně s okapovou drážkou) | 2 |  | ATIKA RAMPY
BD/07 |  |  | 600x540mm | Rovná zákrytová deska s okapovou drážkou Tloušťka desky: 50mm Hloubka prapetu: 540mm (přesné rozměry a přesah betonové desky bude určeno na stavbě) -okapová drážka bude orientována směrem od rampy -na straně rampy bude hrana betonové desky zarovnána s fasádou -jednotlivé díly budou kladeny s nulovou spárou - díly budou mít zkosenou hranu pouze na delších stranach desek (rovnobežně s okapovou drážkou) | 1 |  | ATIKA RAMPY
BD/08 |  |  | 800x540mm | Rovná zákrytová deska s okapovou drážkou Tloušťka desky: 50mm Hloubka prapetu: 540mm (přesné rozměry a přesah betonové desky bude určeno na stavbě) -okapová drážka bude orientována směrem od rampy -na straně rampy bude hrana betonové desky zarovnána s fasádou -jednotlivé díly budou kladeny s nulovou spárou - díly budou mít zkosenou hranu pouze na delších stranach desek ( rovnobežně s okapovou drážkou) | 1 |  | ATIKA RAMPY
BD/09 |  |  | 900x540mm | Rovná zákrytová deska s okapovou drážkou Tloušťka desky: 50mm Hloubka prapetu: 540mm (přesné rozměry a přesah betonové desky bude určeno na stavbě) -okapová drážka bude orientována směrem od rampy -na straně rampy bude hrana betonové desky zarovnána s fasádou -jednotlivé díly budou kladeny s nulovou spárou - díly budou mít zkosenou hranu pouze na delších stranach desek ( rovnobežně s okapovou drážkou) | 1 |  | ATIKA RAMPY
BD/10 |  |  | 1680x540mm | Rovná zákrytová deska s okapovou drážkou Tloušťka desky: 50mm Hloubka prapetu: 540mm (přesné rozměry a přesah betonové desky bude určeno na stavbě) -okapová drážka bude orientována směrem od rampy -jednotlivé díly budou kladeny s nulovou spárou - díly budou mít zkosenou hranu pouze na delších stranach desek ( rovnobežně s okapovou drážkou) | 3 |  | RAMPA
BD/11 |  |  | 1690x540mm | Rovná zákrytová deska s okapovou drážkou Tloušťka desky: 50mm Hloubka prapetu: 540mm (přesné rozměry a přesah betonové desky bude určeno na stavbě) -okapová drážka bude orientována směrem od rampy -jednotlivé díly budou kladeny s nulovou spárou - díly budou mít zkosenou hranu pouze na delších stranach desek ( rovnobežně s okapovou drážkou) | 2 |  | RAMPA
BD/12 |  |  | 1580x540mm | Rovná zákrytová deska s okapovou drážkou Tloušťka desky: 50mm Hloubka prapetu: 540mm (přesné rozměry a přesah betonové desky bude určeno na stavbě) -okapová drážka bude orientována směrem od rampy -jednotlivé díly budou kladeny s nulovou spárou - díly budou mít zkosenou hranu pouze na delších stranach desek ( rovnobežně s okapovou drážkou) | 1 |  | RAMPA
ST/01 |  |  | / | Žulová stupnice oblá Odstin: dle stávající Tlouštka: dle stávajícího (cca 20mm) Hloubka stupnice: 350mm Délka stupnic celkem :9000mm Celková plocha: 3,0 m2 | / |  | PODESTA SCHODIŠTĚ
Pozn.: |  | Přesné rozměry nutné zaměřit na stavbě. Rozměry betonových desek budou pizpůsobeny tak, aby bylo možné vhodně osadit a přikootvit stávající zábradlí Prováděcí PD není výrobní dokumentací. Před začátkem výroby nechat schválit výrobní dokumentaci autorským dozorem.
1 - Vnitřní parapet z vlhkuodolné dřevotřísky s nosem, parapet 350x2400 mm, tloušťka desky cca 18 mm (dle konkrétního výrobce), nažehlovací hrany v barvě parapetu, povrch CPL, barva bílá (barva bude upřesněna v rámci AD), hloubka parapetu 350 mm, přesný rozměr nutno zaměřit na stavbě, hrana parapetu přesahující otopné těleso bude lícovat s hranou daného otopného tělesa. (přesah parapetu bude upř 1 - Vnitřní parapet z vlhkuodolné dřevotřísky s nosem, parapet 350x2400 mm, tloušťka desky cca 18 mm (dle konkrétního výrobce), nažehlovací hrany v barvě parapetu, povrch CPL, barva bílá (barva bude upřesněna v rámci AD), hloubka parapetu 350 mm, přesný rozměr nutno zaměřit na stavbě, hrana parapetu přesahující otopné těleso bude lícovat s hranou daného otopného tělesa. (přesah parapetu bude upřesněn na stavbě), Součástí parapetu: 2 - Krytka boční k DTD parapetu, balení 1x kpl obsahuje 2 ks plastových bočních krytů (levá, pravá), barva bílá (barva bude upřesněna v rámci AD), 3 - Konzole - podpěra bílá lisovaná, 250 x 200 mm z profilovaného plechu, s dostatečnou pevností a nosností, konzole vhodná pro montáž parapetů, počet konzolí s rozmístěním osově po 500 mm 4 - Hliníková větrací mřížka přírodní hliník šířka větrací mřížky (mm): 100, Délka mřížky (mm): 600esněn na stavbě), Součástí parapetu: 2 - Krytka boční k DTD parapetu, balení 1x kpl obsahuje 2 ks plastových bočních krytů (levá, pravá), barva bílá (barva bude upřesněna v rámci AD), 3 - Konzole - podpěra bílá lisovaná, 250 x 200 mm z profilovaného plechu, s dostatečnou pevností a nosností, konzole vhodná pro montáž parapetů, počet konzolí s rozmístěním osově po 500 mm 4 - Hliníková větrací mřížka přírodní hliník šířka větrací mřížky (mm): 100, Délka mřížky (mm): 600
p

## Zámečnické prvky
ZÁMĚČNICKÉ PRVKY
Ozn. | Popis | Rozměry | Schéma | Množství | Umístění
Z/01 | Větrací mřížka na fasádu nerez, 190x190mm Protidešťová ventilační mřížka je navržena pro montáž na stěnu. Siímatlná přední část Materiál: nerezová broušený plech o síle 0,8mm Barva: stříbrná Rozměry : 190x190x15mm Siťka proti hmyzu: ne skutečné rozměry nutno zaměřit na stavbě. | 190x190x15mm |  | 1 ks | Venkovní fasáda atiky
Z/02 | Krycí plech dilatace dle původního Materiál: upřesněno na stavbě Barva: dle barvy sloupů nebo dle stávajícího (barva bude upřesněna v rámci AD), Rozměry: 100x3200mm skutečné rozměry nutno zaměřit na stavbě. | 100x3200mm |  | 2 ks | Venkovní a vnitřní spára mezi sloupy
Z/03 | Patky k zabradlí Nové patky budou zhotoveny kvůli úpravě výšky atiky, na které je zábradlí nakotveno. Rozměr: dle původních patek, výška bude upřesněna dle finální výšky atiky Zábralí bude třeba snížit o 20mm oproti původnímu stavu Materiál: dle původní (předpoklad pozinkovaná ocel) Počet kusů bude oveřen na stavbě. Rozměry budou obeřeny při realizaci. Behem repase zabradlí dojde k výměně zrezivělých šroubů (předpoklad 260ks, upřesněno během realizace) | / |  | 36 | Zábradlí rampy
Z/04 | Liniový žlab např. ACO DRAIN Multiline včetně příslušenství a napojovacího dílu Materiál žlabu: těleso žlabu z polymerbetonu Materiál roštu: Můstkový rošt pozinkovaná ocel Profil V100 pro vysokou průtokovu rychlost | 1000x135x150mm |  | 5+1 | Pod prvním stupněm vstupního schodiště
Pozn.: | Přesné rozměry nutné zaměřit na stavbě. Prováděcí PD není výrobní dokumentací. Před začátkem výroby nechat schválit výrobní dokumentaci autorským dozorem.

## Dilatační lišty
DILATAČNÍ LIŠTY
Ozn. |  | Popis | Rozměr | Schéma | Množství |  | Umístění (místnost)
| Schéma |  |  |  |  | Počet
|  |  | délka [mm] |  | ks
D/01 |  | Objektová dilatační lišta Např.: ARFEN AR702-050 (H:40) dilatační profil, hliník, pohyb +/- 10 mm, výška 40 mm, délka 4 m Krycí plech z konstrukční nerezové oceli Doplněno pojistnou hydroizolací PVC Šířka spáry: Předpodklad 500mm (nutno oveřit po odstranění stávající dilatační lišty) | 4000 |  | 2 |  | Podsklepená číást budovy - podesta vstupního schodiště
Pozn.: |  | Přesné rozměry nutno zaměřit na stavbě při realizaci po oddstranění stávající dilatační lišty.
p

## Ostatní prvky
OSTATNÁ PRVKY
Ozn. | Popis | Rozměry | Schéma | Množství | Umístění
Pozn.: | Přesné rozměry nutné zaměřit na stavbě. Prováděcí PD není výrobní dokumentací. Před začátkem výroby nechat schválit výrobní dokumentaci autorským dozorem.